## mezcla de aridos
Mezcla de Materiales
Proyecto : | HAC
Material Nº 1: | Piedra 12.5 C.Huayco | [9 empty] | 1
Material Nº 2: | Arena de Trituración C.Huayco
Material Nº 3: | Arena natural rio Boliche
Material Nº 4: | Arena fina San Jorge
Material Nº5: | Filler
| Pasante Acumulado | Porcentaje Tentativo a usar | [9 empty] | NORMA ASTM C-33
Tamices | Mat Nº 1 | 32% | Mat Nº 2 | 14% | Mat Nº 3 | 32.7% | Mat Nº 4 | 14.6% | Mat Nº 5 | 6.7% | Total | Cambiar aquí |  |  |  | tipo Nº 67 19 mm |  | 1 | tipo Nº 7 12 mm |  | 2 | Arena |  | 3
3 | 100 | 32 | 100 | 14 | 100 | 32.7 | 100 | 14.6 | 100 | 6.7 | 100 | 3 pulg
2.5 | 100 | 32 | 100 | 14 | 100 | 32.7 | 100 | 14.6 | 100 | 6.7 | 100 | 2 1/2 Pulg
2 | 100 | 32 | 100 | 14 | 100 | 32.7 | 100 | 14.6 | 100 | 6.7 | 100 | 2 pulg
1 1/2 | 100 | 32 | 100 | 14 | 100 | 32.7 | 100 | 14.6 | 100 | 6.7 | 100 | 1 1/2 pulg
1 | 100 | 32 | 100 | 14 | 100 | 32.7 | 100 | 14.6 | 100 | 6.7 | 100 | 1 pulg | 100 | 100 | 100 | 100 | 100
3/4 | 100 | 32 | 100 | 14 | 100 | 32.7 | 100 | 14.6 | 100 | 6.7 | 100 | 3/4 pulg | 84 | 100 | 100 | 90 | 100 |  | 100 | 100
1/2 | 95.44 | 30.5408 | 100 | 14 | 100 | 32.7 | 100 | 14.6 | 100 | 6.7 | 98.5408 | 1/2 pulg | 73 | 91 | 98.5408 | 55 | 78 |  | 90 | 100
3/8 | 68.3 | 21.856 | 100 | 14 | 100 | 32.7 | 100 | 14.6 | 100 | 6.7 | 89.856 | 3/8 pulg | 62 | 81 | 89.856 | 20 | 55 |  | 40 | 70 |  | 100 | 100
#4 | 7.55 | 2.416 | 85.97 | 12.0358 | 95.2 | 31.1304 | 100 | 14.6 | 100 | 6.7 | 66.8822 | #4 | 51 | 69 | 66.8822 | 0 | 10 |  | 0 | 15 |  | 95 | 100
#8 | 1.15 | 0.368 | 47.89 | 6.7046 | 87.19 | 28.51113 | 100 | 14.6 | 100 | 6.7 | 56.88373 | #8 | 39 | 58 | 56.88373 | 0 | 5 |  | 0 | 5 |  | 80 | 100
#16 | 0.61 | 0.1952 | 26.25 | 3.675 | 74.58 | 24.38766 | 100 | 14.6 | 100 | 6.7 | 49.55786 | #16 | 29 | 48 | 49.55786 | 0 | 0 |  | 0 | 0 |  | 50 | 85
#30 | 0 | 0 | 14.73 | 2.0622 | 55.26 | 18.07002 | 99 | 14.454 | 100 | 6.7 | 41.28622 | #30 | 20 | 38 | 41.28622 | [6 empty] | 25 | 60
#50 | 0 | 0 | 7.32 | 1.0248 | 20.12 | 6.57924 | 95 | 13.87 | 100 | 6.7 | 28.17404 | #50 | 12 | 29 | 28.17404 | [6 empty] | 10 | 30
#100 | 0 | 0 | 3.91 | 0.5474 | 3.5 | 1.1445 | 48 | 7.008 | 100 | 6.7 | 15.3999 | #100 | 7 | 20 | 15.3999 | [6 empty] | 2 | 10
#200 | 0 | 0 | 0 | 0 | 0 | 0 | 9 | 1.314 | 97 | 6.499 | 7.813 | #200 | 2 | 10 | 7.813 | [6 empty] | 0 | 0
Mod finura | 6.22 | 1.9904 | 4.14 | 0.5796 | 2.64 | 0.86328 | 0.6 |  | 0 |  | 3.43328
Coombinación | ACI 325.10R
Note on B17: PASANTE ACUMULADO EN %

## diseño (2)
Fecha:
Obra: | DISEÑO DE HORMIGON AUTOCOMPACTANTE
Absorción | Humedad | Materiales | Peso (Kg) | Dsss | Volumen | Peso - 20 dm3 (Kg) | Peso a usar en diseño (corregido por w(%) y Po(%)) | 25 DM3
Po(%) | w(%) |  |  | Kg/dm3 | dm3
1.3 | 0.57 | Piedra (12,5mm) | 573.71728 | 2.6 | 220.6605 | 11.4743456 | 11.39166 | 14.23957
2.5 | 4 | Arena Triturada | 251.00131 | 2.55 | 98.43189 | 5.0200262 | 5.09349 | 6.366862
2.04 | 7.81 | Arena Rio | 586.2673455 | 2.6 | 225.4874 | 11.72534691 | 12.38837 | 15.48547
2.31 | 12.7 | Arena San Jorge | 261.758509 | 2.59 | 101.0651 | 5.23517018 | 5.766823 | 7.208529
|  | Cemento tipo IP | 430 | 3.15 | 136.5079 | 8.6 | 8.6 | 10.75
|  | Filler | 120.1220555 | 2.6 | 46.20079 | 2.40244111 | 2.40244111 | 3.003051
|  | Microsilice | 21.5 | 2.2 | 9.772727 | 0.43 | 0.43 | 0.5375
|  | Viscocrete ( 2,8 % ) | 9.03 | 1.1 | 8.209091 | 0.1806 | 0.1806 | 0.22575
|  |  | 3.612 | 1.1 | 3.283636 | 0.07224 | 0.07224 | 0.0903
|  | Agua | 162.9915 | 1 | 162.9915 | 3.25983 | 2.074374 | 2.592968
23
|  |  | 2420 |  | 1035.611 | 48.4 | 48.4 | 60.5
* Se fijan cantidades de cemento y agua de acuerdo a los requisitos de durabilidad del hormigon
* Peso tentativo de hormigon por m3 |  | 2420
* Peso total de agregados: |  | 1792.8665
PARAMETROS PARA EL DISEÑO DE HORMIGON AUTOCOMPACTANTE
1.- Volumen absoluto del agregado grueso en la mezcla debe estar entre 28-32%
Volumen total de agregados en la mezcla | 691.8457 | Volumen de agregado grueso en la mezcla | 298.298 |  | 282.29638
(%) agregado grueso en la curva granulometrica | 43.11627 | Volumen absoluto de agregado grueso | 29.8298
2.- Fraccion de pasta( calculada del volumen total de la mezcla) debe estar entre 34-40%
Fraccion de pasta | 37.65563
3.- Fraccion de mortero calculada del volumen total de la mezcla debe estar entre 68-72%
(%) agregado fino en la curva granulometrica | 56.88373 | Fraccion de mortero | 70.87885
Volumen de agregado fino | 393.5476
agua/ cemento: | 0.361